## Foglio1
Allegato A - Tabella riassuntiva offerta migliorativa Elemento T2
Elemento | Rif. elaborato | Rif. Norma | Requisito minimo | Offerta
T2.1 Caratteristiche acustiche
Caratteristiche acustiche
Assorbimento | W 01.02 § 1.1.2.d | UNI EN 1793-1 | A3
DLα | W 01.02 § 1.1.2.d | UNI EN 1793-1 | 7 dB
DLRI | W 01.02 § 1.1.2.d | UNI EN 1793-5 | 3 dB
Isolamento | W 01.02 § 1.1.2.d | UNI EN 1793-2 | B3
DLR | W 01.02 § 1.1.2.d | UNI EN 1793-2 | 24 dB
DLSI - Pannelli | W 01.02 § 1.1.2.d | UNI EN 1793-5 | 24 dB
DLSI - Montanti | W 01.02 § 1.1.2.d | UNI EN 1793-5 | 21 dB
Caratteristiche non acustiche
Resistenza incendio della macchia | W 01.02 § 1.1.2.d | UNI EN 1794-2 | Classe 2
Sicurezza: caduta frammenti | W 01.02 § 1.1.2.d | UNI EN 1794-2 | Classe 5
Protezione ambientale | W 01.02 § 1.1.2.d | UNI EN 1794-2 | nessun rilascio
T2.2 Trattamenti superficiali pannelli trasparenti
Tipologia di trattamento
Trattamento autopulente/antigraffiti | - | - | -
T2.3 Trattamenti superficiali parti metalliche
Tipologia di trattamento
Categoria di corrosività | W 01.02 § 1.1.4.a.ii.2 | UNI EN 12944 | C4
Durabilità richiesta | W 01.02 § 1.1.4.a.ii.2 | UNI EN 12944 | Alta
Trattamento autopulente/antigraffiti | - | - | -
Pittura fluorurata | - | - | -
T2.4 Trattamenti superficiali pannelli acustici in cls
Ciclo di verniciatura lato ricettore elementi acustici
Aspetto | W 01.02 § 1.1.3.a.i | EN 1062 | G3 opaco (≤10 G.U. 85°)
Spessore film secco | W 01.02 § 1.1.3.a.i | EN 1062 | E2 (tra 50 e 100 μm)
Granulometria | W 01.02 § 1.1.3.a.i | EN 1062 | S1 fine (<100 μm)
Permeabilità al vapore | W 01.02 § 1.1.3.a.i | EN 1062 | V2 media
Permeabilità all'acqua | W 01.02 § 1.1.3.a.i | EN 1062 | W3 bassa
Reistenza alle fessurazioni | W 01.02 § 1.1.3.a.i | EN 1062 | A0
Permeabilità CO2 | W 01.02 § 1.1.3.a.i | EN 1062 | C0
Trattamento autopulente/antigraffiti | - | - | -
Trattamento fotocatalitico | - | - | -
Pittura fluorurata | - | - | -
T2.5 Trattamenti superficiali delle fondazioni in cls
Ciclo di verniciatura elementi strutturali metallici
Trattamento autopulente/antigraffiti | - | - | -
Trattamento fotocatalitico | - | - | -
Pittura fluorurata | - | - | -
Luogo e data |  | Firme